## Feuil1
EN | FR | DE | ES | domain | category | definition: en | definition: native | figures | references | related | URI | note
crushing | concassage |  | machacado | ceramics | concept | "Operation aimed at dividing the raw material into granulometric categories of aggregates with the same hydration capacities" (Roux 2019: 32). | "Opération ayant pour but de fractionner le matériau brut afin de le diviser en classes granulométriques d’agrégats ayant chacune les mêmes capacités d’hydratation" (Roux 2016 : 50) |  | Roux 2019; Roux 2016; Roux y Lara 2023 | fragmentation |  | "Operación que tiene como objetivo el fraccionamiento del material en bruto para dividirlo en clases granulométricas de agregados que cuentan cada una con las mismas capacidades de hidratación" (Roux y Lara 2023: 83).
decantation | décantation |  | decantado | ceramics | concept | "The aim is to obtain an optimal granulometric sorting in order to separate the finest aggregate component, the only component then used for the production of pastes. It is carried out for large quantities of clay materials in containers or basins, frequently made of stone or brick paving, and filled with water. The material is mixed and diluted in water and then left to sit. After evacuation of the water (with buckets or through channels or by evaporation), the fine component is removed and wedged. Unlike liquid sieving, which is widely used for all production contexts, decantation seems to be specifically associated with industrial production contexts" (Roux 2019: 32). | "La décantation vise un tri granulométrique optimal qui permet de séparer la composante d’agrégats la plus fine, seule composante utilisée pour la production des pâtes. Elle est réalisée pour de grosses quantités dans des bacs ou bassins, fréquemment aménagés par un pavage de pierres ou de briques, remplis d’eau. Le matériau est remué et délayé à l’eau puis laissé au repos. La composante grossière se dépose au fond du bassin, tandis que la composante plus fine qui est restée en suspension est versée dans un autre bassin, également pavé, puis mise au repos. Après évacuation de l’eau (avec des seaux ou par le biais de rigoles aménagées ou bien encore par évaporation), la composante fine est retirée et pétrie. A la différence du trempage destiné à hydrater de grandes quantités de terre et attesté largement pour tout contexte de production, la décantation semble en fait spécifiquement associée aux contextes de production industrielle" (Roux 2016 : 51). |  | Roux 2019; Roux 2016; Roux y Lara 2023 |  |  | "El decantado apunta a una selección granulométrica óptima que permite separar el componente constituido por los agregados más finos del material. Este componente de agregados finos será el único empleado para la producción de las pastas. El proceso es aplicado para cantidades grandes de material, depositadas en tinas grandes o estanques, a menudo pavimentados con piedras o ladrillos, y rellenados con agua. El material es removido y diluido en el agua y dejado en reposo. Los componentes gruesos se depositan en el fondo de los estanques, mientras que los componentes más finos que se quedan en suspensión son trasladados a otro estanque, pavimentado también, y dejados en reposo. Luego de haber evacuado el agua (con baldes o mediante canales, o también por evaporación), los componentes finos son retirados y apisonados. Contrariamente al remojo, destinado a hidratar grandes cantidades de tierra y ampliamente presente en todos los contextos de producción, el decantado parece estar específicamente asociado a contextos de producción industrial" (Roux y Lara 2023: 82).
fragmentation | fractionnement |  | fraccionamiento | ceramics | concept | "Operation related to the preparation of the paste (modification of raw material) aimed at dividing the raw material into granulometric categories of aggregates with the same hydration capacities" (Roux 2019: 32). | "Opération rattachée à la préparation de la pâte (modification du matériau argileux) ayant pour objectif de diviser le matériau brut en classes granulométriques d’agrégats ayant chacune les mêmes capacités d’hydratation" (Roux 2016 : 50). |  | Roux 2019; Roux 2016; Roux y Lara 2023 |  |  | "Operación vinculada a la preparación de la pasta (modificación del material arcilloso) que tiene como objetivo dividir el material en bruto en clases granulométricas de agregados caracterizadas cada cual por las mismas capacidades de hidratación" (Roux y Lara 2023: 83).
humectation (hydration by) | humectation (hydratation par) |  | humectación (hidratación por) | ceramics | concept | "Hydration method, which consists in infiltrating water from a central well (same principle as for mixing flour and water to make pastry) or sprinkling water over the clay material" (Roux 2019: 33). | "Modalité d’hydratation du matériau argileux consistant à engendrer une infiltration de l’eau à partir soit d’un puits d’eau créé au centre d’un tas (même principe que le mélange de la farine et de l’eau pour faire une pâte à tarte), soit d’eau aspergée en surface sur le matériau argileux" (Roux 2016 : 52). |  | Roux 2019; Roux 2016; Roux y Lara 2023 |  |  | "Modalidad de hidratación del material arcilloso que consiste en crear una filtración del agua, ya sea mediante un «pozo» de agua creado al centro de una masa de arcilla (según el mismo principio de la mezcla de harina y agua para hacer pan), rociando o salpicando la superficie del material arcilloso con agua" (Roux y Lara 2023: 83).
immersion (hydration by) | immersion (hydratation par) |  | inmersión (hidratación por) | ceramics | concept | "Hydration method, which consists in in pouring the clay material into a container, a tank, or a basin, covering it with water for total absorption of the water by the clay material, followed possibly by an evaporation phase until the clay is of the required consistency for wedging/kneading" (Roux 2019: 33). | "Modalité d’hydratation du matériau argileux consistant à le verser dans un contenant, un bac ou un bassin, à le recouvrir d’eau pour une absorption totale de l’eau par le matériau argileux, suivie éventuellement d’une phase d’évaporation de l’eau jusqu’à ce que l’argile soit de la consistance recherchée pour l’opération de pétrissage/malaxage" (Roux 2016 : 52). |  | Roux 2019; Roux 2016; Roux y Lara 2023 |  |  | "Modalidad de hidratación que consiste en verter el material arcilloso en un recipiente, tina o estanque y cubrirlo con agua para que esta sea completamente absorbida por el material arcilloso. Posteriormente, viene eventualmente una fase de evaporación del agua hasta que la arcilla alcance la consistencia buscada para el apisonado/amasado" (Roux y Lara 2023: 83).
impregnation (hydration by) | imprégnation (hydratation par) |  | impregnación (hidratación por) | ceramics | concept | Hydration by impregnation is only for the fine fraction of the clay material. Impregnation takes place by mixing the dry fine fraction with the wet coarse fraction. The mixture is then left to sit until homogeneous hydration of the fine fraction occurs by capillarity (Roux 2019: 33). | "Modalité d’hydratation du matériau argileux réservée à la fraction fine du matériau argileux. L’imprégnation se fait par mélange de la fraction fine sèche avec la fraction grossière humide. Le tout est ensuite laissé au repos pour aboutir à une hydratation homogène par capillarité" (Roux 2016 : 52). |  | Roux 2019; Roux 2016; Roux y Lara 2023 |  |  | "Modalidad de hidratación reservada para la fracción fina del material arcilloso. La impregnación se hace mediante una mezcla de la fracción fina seca con la fracción gruesa húmeda. El conjunto es luego dejado en reposo para culminar con una hidratación homogénea por capilaridad" (Roux y Lara 2023: 83).
kneading with RKE | malaxage avec ECR |  | amasado con ECR | ceramics | concept | Wheel throwing is "preceded by the kneading of the lumps of clay with RKE, once it is placed at the center of the wheel. This proceeds by alternating horizontal internal pressures resulting in the forming of a pin and vertical pressures from the top toward the bottom, giving rise to the descent of the pin by compression. This kneading by RKE is intended to eliminate the last air bubbles and to homogenize the clay mass as well as possible, which is a necessary prerequisite for successful centering, roughing out, and shaping" (Roux 2019: 72). | "Opération précédant le tournage. Le malaxage de la motte (posée au centre du tour) s’effectue par une alternance de pressions horizontales internes donnant lieu au montage d’une quille et de pressions verticales du haut vers le bas donnant lieu à la redescente de la quille par compression. Ce malaxage à l’aide de l’ECR est destiné à éliminer les dernières bulles d’air et à homogénéiser ainsi au mieux la masse d’argile, condition nécessaire à la réussite de la suite des opérations d’ébauchage et de mise en forme" (Roux 2016 : 101). |  | Roux 2019; Roux 2016; Roux y Lara 2023 | RKE |  | "Operación que antecede al torneado. El amasado de la pella (colocada en el centro del torno) se realiza mediante una alternancia de presiones horizontales internas —que generan el montaje de una forma cilíndrica— y de presiones verticales hacia abajo, que generan un descenso de esta forma por compresión. Este amasado con ECR está destinado a eliminar los vacíos y así homogeneizar la masa de arcilla de forma óptima, condición necesaria para el éxito de las operaciones posteriores de esbozado y conformado" (Roux y Lara 2023: 81).
kneading without RKE | malaxage sans ECR |  | amasado sin ECR | ceramics | concept | "Wedging and kneading are two successive and progressive stages serving the same purpose. They can be merged into a single operation immediately followed by the shaping of the recipient. This depends mainly on the quantities worked and thus on the production contexts: a context where the paste is stored versus a context where the pots are shaped as the paste is prepared. The kneaded quantities are smaller than for wedging. Kneading is often carried out with both hands which are used for compression movements. The introduction of non-plastic elements (tempers) can occur during the kneading stage, which ideally allows for uniform distribution in the paste" (Roux 2019: 39). | "Pétrissage et malaxage sont deux étapes successives et progressives servant un même objectif. Elles peuvent être en fait réunies en une seule opération suivie immédiatement du façonnage du récipient. Cela dépend principalement des quantités travaillées et donc des contextes de production : contexte où l’on stocke la pâte vs contexte où l’on façonne les pots au fur et à mesure de la préparation de la pâte. Comparé au pétrissage, le malaxage porte sur des quantités plus petites. Il est le plus souvent fait à l’aide des deux mains qui agissent selon des mouvements de compression. L’introduction des éléments non plastiques (dégraissants) peut se faire au stade du malaxage qui permettra idéalement leur distribution uniforme au sein de la pâte" (Roux 2016: 61-62). |  | Roux 2019; Roux 2016; Roux y Lara 2023 | wedging |  | "Apisonado y amasado son dos etapas sucesivas y progresivas encaminadas hacia un mismo objetivo. Pueden, de hecho, estar reunidas en una sola operación inmediatamente anterior a la manufactura. Aquello depende principalmente de las cantidades trabajadas y, por ende, de los contextos de producción: contextos en donde se almacena la pasta versus contextos en donde se manufacturan los recipientes a medida que se va preparando la pasta. En comparación con el apisonado, el amasado se aplica a cantidades más pequeñas. Este se realiza más comúnmente con la ayuda de las dos manos, que actúan según movimientos de compresión. La introducción de elementos no plásticos (desgrasantes) puede hacerse en el momento del amasado, lo cual permitirá idealmente su distribución uniforme dentro de la pasta" (Roux y Lara 2023: 81).
maturing | maturation |  | maduración | ceramics | concept | "Maturing consists of storing a wet paste, in order to expose it to the action of time before using it for shaping. The duration of maturing is very variable and can range from several days or months to several years. The quantities of maturing clay are also variable. It is important to note that, in general, except in large pottery factories, clay stocks are never very large". "Long maturing periods result in the development of organic clayey gels, or even pure organic gels rich in polymer filaments which act as lubricating substances during wedging, favoring the cohesion and movement by shearing of the clay domains" (Roux 2019: 40). | "La maturation consiste à entreposer une pâte humide, pour la soumettre à l’action du temps avant de l’utiliser pour le façonnage. La durée de la maturation est très variable, de quelques jours, quelques mois à quelques années. Les quantités sont également variables. Il faut noter qu’en général, excepté dans de grosses fabriques de poteries, les réserves d’argile ne sont jamais très importantes ne serait-ce qu’en raison de problèmes de protection et de contamination. La maturation longue implique le développement de gels argilo-organiques, voire de gels organiques purs riches en filaments carbonés qui se comportent comme des substances lubrifiantes au moment du pétrissage, favorisant à la fois la cohésion et le mouvement par cisaillement des domaines argileux" (Roux 2016 : 62). |  | Roux 2019; Roux 2016; Roux y Lara 2023 | biodegradation |  | "La maduración consiste en almacenar una pasta húmeda para someterla a la acción del tiempo antes de usarla para la manufactura. La duración de la maduración es muy variable: desde algunos días hasta meses e incluso años. Las cantidades son muy variables también. Hay que anotar que, en general, a excepción de las grandes fábricas de cerámica, los depósitos de arcilla de este tipo nunca son muy importantes, debido a eventuales problemas de protección y contaminación. La maduración larga implica el desarrollo de geles arcillosos-orgánicos, incluso de geles orgánicos puros, ricos en filamentos carbonatados, que actúan como sustancias lubricantes en el momento del apisonado, lo cual favorece a la vez la cohesión y el movimiento por cizalladura de los dominios arcillosos" (Roux y Lara 2023: 84).
wedging | pétrissage |  | apisonado | ceramics | concept | "After the hydration of the clay material, it is wedged to obtain a homogeneous state of humectation, a regular distribution of the different non-plastic elements in the fine mass, and to reduce the pore volume by eliminating the maximal quantity of trapped air. The homogenization of the hydric state, the incorporation of non-plastic elements, and the evacuation of pores are decisive operations for ensuring optimal malleability during shaping, to facilitate centering during wheel throwing and to guarantee regular drying. Large quantities of clay are wedged (50–100 kg) in different ways, depending on the quantity: using the foot, the hand, or a pestle. When wedging is carried out with the foot, pressure is exerted with the heel, and wedging follows a spiral movement from the center toward the periphery. It can involve a mass, or slices cut in the mass and then superposed to constitute a block to be wedged before being cut up again, as this division favors the pore volume reduction process and homogenization" (Roux 2019: 39). | "Opération rattachée à la préparation de la pâte (homogénéisation). Elle vise à obtenir un état d’humectation homogène du matériau argileux, une distribution régulière des différents éléments non plastiques au sein de la masse fine, et à réduire le volume poral en éliminant la quantité maximale d’air piégé. L’homogénéisation de l’état hydrique, l’incorporation des éléments non plastiques et l'évacuation des vides sont des opérations déterminantes pour assurer au cours du façonnage une malléabilité optimale, pour faciliter le centrage au tournage et garantir un séchage régulier. Le pétrissage porte sur de grosses quantités (50-100 Kg). Il est réalisé selon différentes modalités en fonction de la quantité à pétrir : au pied, à la main, au pilon. Lorsque le pétrissage est fait au pied, la pression est exercée avec le talon, et le pétrissage suit souvent un mouvement en spirale du centre vers la périphérie Il peut porter soit sur une masse, soit sur des tranches coupées dans la masse et ensuite superposées pour constituer un bloc qui sera pétri avant d’être à nouveau découpé, le découpage favorisant le processus de réduction du volume poral et d’homogénéisation" (Roux 2016 : 60). |  | Roux 2019; Roux 2016; Roux y Lara 2023 |  |  | "Operación vinculada a la preparación de la pasta (homogeneización). El apisonado busca obtener un estado de humectación homogéneo del material arcilloso, una distribución regular de los diferentes elementos no plásticos dentro de la masa fina y la reducción del volumen de poros al eliminar la cantidad máxima de aire atrapado. La homogeneización del estado hídrico, la incorporación de elementos no plásticos y la evacuación de los vacíos son operaciones determinantes para asegurar una maleabilidad óptima, en especial para facilitar el centrado durante el torneado y, de manera general, para garantizar un secado regular. El apisonado se realiza sobre grandes cantidades de material (de 50 a 100 kilos). Este se lleva a cabo según diferentes modalidades en función de la cantidad apisonada: puede hacerse con el pie, la mano o un pilón. Cuando el apisonado se hace con el pie, la presión se ejerce con el talón y el apisonado sigue a menudo un movimiento en espiral desde el centro hacia la periferia. Puede aplicarse o bien sobre una masa, o bien sobre tajadas cortadas en la masa y luego sobrepuestas para conformar un bloque que será apisonado antes de ser nuevamente cortado —el cortado favorece el proceso de reducción del volumen de poros y la homogeneización" (Roux y Lara 2023: 82).
removing coarse elements | retrait d'éléments grossiers |  | extracción de impurezas | ceramics | concept | "Removing coarse elements consists in removing the coarsest undesirable elements such as gravel, roots, and other large plant debris that can hinder the different stages of the chaîne opératoire – fashioning, drying, and firing. Removal is carried out by hand or with a sieve for dry, wet, or liquid clay material" (Roux 2019: 33). | Opération rattachée à la préparation de la pâte (modification du matériau argileux) consistant "à retirer les éléments indésirables les plus grossiers comme des graviers, des racines et autres gros débris végétaux qui peuvent gêner à la réussite de l’ensemble des étapes de la chaîne opératoire - façonnage, séchage, cuisson-. Ce retrait est fait à la main ou au tamis sur matériau argileux sec, humide ou liquide" (Roux 2016 : 50, 54). Il a lieu au cours du fractionnement, du tri granulométrique ou de l’homogénéisation. |  | Roux 2019; Roux 2016; Roux y Lara 2023 |  |  | "Operación vinculada a la preparación de la pasta (modificación del material arcilloso) que consiste en retirar los elementos indeseables más gruesos, como gravillas, raíces o cualquier otro resto vegetal que pueda obstaculizar el logro del conjunto de acciones de la cadena operativa (manufactura, secado y quema). Esta sustracción se hace con la mano o a través de un tamiz en materiales secos, húmedos o líquidos. Se le realiza durante el fraccionamiento, la selección granulométrica o la homogeneización" (Roux y Lara 2023: 82).
biodegradation | pourrissage |  | biodegradación | ceramics | concept | "Biodegradation consists of storing a wet paste, in order to expose it to the action of time before using it for shaping. The duration of biodegradation is very variable and can range from several days or months to several years. The quantities of clay are also variable. It is important to note that, in general, except in large pottery factories, clay stocks are never very large". "Long biodegradation periods result in the development of organic clayey gels, or even pure organic gels rich in polymer filaments which act as lubricating substances during wedging, favoring the cohesion and movement by shearing of the clay domains" (Roux 2019: 40). | "Le pourrissage consiste à entreposer une pâte humide, pour la soumettre à l’action du temps avant de l’utiliser pour le façonnage. La durée du pourrissage est très variable, de quelques jours, quelques mois à quelques années. Les quantités sont également variables. Il faut noter qu’en général, excepté dans de grosses fabriques de poteries, les réserves d’argile ne sont jamais très importantes ne serait-ce qu’en raison de problèmes de protection et de contamination. Le pourrissage long implique le développement de gels argilo-organiques, voire de gels organiques purs riches en filaments carbonés qui se comportent comme des substances lubrifiantes au moment du pétrissage, favorisant à la fois la cohésion et le mouvement par cisaillement des domaines argileux" (Roux 2016 : 62). |  | Roux 2019; Roux 2016; Roux y Lara 2023 | maturing |  | "La biodegradación consiste en almacenar una pasta húmeda para someterla a la acción del tiempo antes de usarla para la manufactura. La duración de la biodegradación es muy variable: desde algunos días hasta meses e incluso años. Las cantidades son muy variables también. Hay que anotar que, en general, a excepción de las grandes fábricas de cerámica, los depósitos de arcilla de este tipo nunca son muy importantes, debido a eventuales problemas de protección y contaminación. La biodegradación larga implica el desarrollo de geles arcillosos-orgánicos, incluso de geles orgánicos puros, ricos en filamentos carbonatados, que actúan como sustancias lubricantes en el momento del apisonado, lo cual favorece a la vez la cohesión y el movimiento por cizalladura de los dominios arcillosos" (Roux y Lara 2023: 84).
sieving | tamisage |  | tamizado | ceramics | concept | "When the material is dry, it is sieved using perforated hide, perforated metal sheets, textiles, sieves in plant fibers or in metal, baskets, or calabash, which are shaken (referred to as winnowing). The holes in traditional sieves are rarely less than 1 mm, unless textiles are used (in India, there is an example of an iron sieve perforated with holes 2 cm long and 3 mm wide). When the material is liquid, it is sieved with a fine sieve in order to remove the undesirable elements that were not eliminated during the first dry sieving" (Roux 2019: 32). | "Type de tri granulométrique pouvant être opéré sur un matériau sec ou humide. Lorsque le matériau est sec, le tamisage est fait à l’aide de peaux perforées, de feuilles de métal perforées, de tissus, de tamis en fibres végétales ou en métal, de vanneries ou de calebasse qui sont secouées à cet effet (on parle alors de vannage). Les tamis traditionnels ont des trous de diamètre inférieur à 1 mm, à moins d’utiliser des matériaux comme le tissu (exemple en Inde de tamis en fer perforés de trous de 2 cm de long et 3 mm de large). Lorsque le matériau est liquide, le tamisage est fait à l’aide de tamis fins afin de retirer les éléments indésirables qui n’ont pas été éliminés lors d’un premier tamisage à sec" (Roux 2016 : 51). |  | Roux 2019; Roux 2016; Roux y Lara 2023 |  |  | "Tipo de selección granulométrica que puede ser realizado sobre un material seco o húmedo. Cuando el material está seco, el tamizado se hace con la ayuda de pieles perforadas, de hojas de metal perforadas, de telas, de tamices de fibra vegetal o de metal, de mimbre o de calabazas que se sacuden con este propósito. Los tamices tradicionales tienen perforaciones cuyo diámetro es inferior a 1 mm, excepto en el caso de materiales como las telas (en la India, hay un ejemplo de tamices de hierro con perforaciones de 2 cm de largo y 3 mm de ancho). Cuando el material está en estado líquido, el tamizado se realiza con la ayuda de tamices finos para retirar las impurezas que no fueron eliminadas durante un primer tamizado en seco" (Roux y Lara 2023: 84).
thinning (wheel throwing) | amincissement (tournage) |  | adelgazamiento (torneado) | ceramics | concept | "Thinning is the operation by which the walls of a previously centered and hollowed mass of clay are pressed between the fingers uniformly, while both hands are raised together and at the same speed. It consists in thinning the initial wall formed by hollowing in order to form the roughout. Thinning involves simultaneous, progressive, and regular pressures on either side of the wall, which do not slow down the rotation of the clay, in order to avoid spiral deformations. The walls are raised during thinning" (Roux 2019: 73). | "Opération associée au tournage consistant à amincir la paroi initiale formée par le creusage afin de former l’ébauche. L’amincissement implique des pressions simultanées de part et d’autre de la paroi, progressives et régulières, qui ne freinent pas la rotation de l’argile, ceci afin d’éviter des déformations en spirale. C’est au cours de l’amincissement que les parois s’élèvent" (Roux 2016 : 102). |  | Roux 2019; Roux 2016; Roux y Lara 2023 |  |  | "Operación asociada al torneado que consiste en adelgazar la pared inicial formada por el ahuecado para formar el esbozo. El adelgazamiento implica presiones simultáneas de ambos lados de la pared, progresivas y regulares. Las paredes se elevan durante el adelgazamiento" (Roux y Lara 2019: 84).
drawing from a lump of clay | étirement d'une motte |  | estiramiento de una pella sin ECR | ceramics | concept | "Drawing from a lump of clay consists in forming the walls of a recipient by thinning a lump of clay by discontinuous interdigital or inter-palm pressure, vertically from the bottom to the top (Fig. 2.20d, e). It is also called modeling by drawing, hollowing from a lump of clay. It comprises a first hollowing phase where the mass is hollowed by interdigital pressure" (Roux 2019: 61). | "Technique de modelage sans ECR consistant à former les parois d’un récipient en amincissant une motte d’argile par des pressions interdigitales ou interpalmaires discontinues, verticalement de bas en haut. Elle est aussi appelée: creusage d'une motte, modelage par étirement. Elle comprend une première phase de creusage où la masse est creusée par des pressions interdigitales" (Roux 2016 : 87). |  | Roux 2019; Roux 2016; Roux y Lara 2023 | modeling by drawing, hollowing from a lump of clay |  | "Técnica de modelado sin ECR que consiste en formar las paredes de un recipiente al adelgazar una masa de arcilla mediante presiones discontinuas ejercidas entre los dedos o entre las palmas de las manos, en dirección vertical, de abajo hacia arriba. Se le conoce también como «ahuecamiento de una pella» o «modelado por estiramiento». Esta técnica comprende una primera fase de ahuecamiento en la que la masa es ahuecada mediante presiones interdigitales" (Roux y Lara 2023: 87).
modeling by drawing | modelage par étirement |  | modelado por estiramiento | ceramics | concept | "Modeling by drawing consists in forming the walls of a recipient by thinning a lump of clay by discontinuous interdigital or inter-palm pressure, vertically from the bottom to the top (Fig. 2.20d, e). It is also called drawing from a lump of clay, hollowing from a lump of clay. It comprises a first hollowing phase where the mass is hollowed by interdigital pressure" (Roux 2019: 61). | "Technique de modelage sans ECR consistant à former les parois d’un récipient en amincissant une motte d’argile par des pressions interdigitales ou interpalmaires discontinues, verticalement de bas en haut. Elle est aussi appelée: creusage d'une motte, étirement d'une motte. Elle comprend une première phase de creusage où la masse est creusée par des pressions interdigitales" (Roux 2016 : 87). |  | Roux 2019; Roux 2016; Roux y Lara 2023 | drawing from a lump of clay, hollowing from a lump of clay |  | "Técnica de modelado sin ECR que consiste en formar las paredes de un recipiente al adelgazar una masa de arcilla mediante presiones discontinuas ejercidas entre los dedos o entre las palmas de las manos, en dirección vertical, de abajo hacia arriba. Se le conoce también como «ahuecado de una pella sin ECR» o «estiramiento de una pella sin ECR». Esta técnica comprende una primera fase de ahuecamiento en la que la masa es ahuecada mediante presiones interdigitales" (Roux y Lara 2023: 87).
hollowing from a lump of clay | creusage d'une motte |  | ahuecado de una pella sin ECR | ceramics | concept | "Hollowing from a lump of clay consists in forming the walls of a recipient by thinning a lump of clay by discontinuous interdigital or inter-palm pressure, vertically from the bottom to the top (Fig. 2.20d, e). It is also called drawing from a lump of clay, modeling by drawing. It comprises a first hollowing phase where the mass is hollowed by interdigital pressure" (Roux 2019: 61). | "Technique de modelage sans ECR consistant à former les parois d’un récipient en amincissant une motte d’argile par des pressions interdigitales ou interpalmaires discontinues, verticalement de bas en haut. Elle est aussi appelée: modelage par étirement, étirement d'une motte. Elle comprend une première phase de creusage où la masse est creusée par des pressions interdigitales" (Roux 2016 : 87). |  | Roux 2019; Roux 2016; Roux y Lara 2023 | modeling by drawing, drawing from a lump of clay |  | "Técnica de modelado sin ECR que consiste en formar las paredes de un recipiente al adelgazar una masa de arcilla mediante presiones discontinuas ejercidas entre los dedos o entre las palmas de las manos, en dirección vertical, de abajo hacia arriba. Se le conoce también como «modelado por estiramiento» o «estiramiento de una pella». Esta técnica comprende una primera fase de ahuecamiento en la que la masa es ahuecada mediante presiones interdigitales" (Roux y Lara 2023: 87).
ring procedure | anneau (procédé en) |  | aro (procedimiento en) | ceramics | concept | "Coil forming procedure, where "each row is formed with a single ring. Both ends are joined after being placed in a coil, unless the coil is preformed into a ring before being placed" (Roux 2019: 57). | "Procédé de superposition de colombin où chaque rangée est formée d’un seul colombin. Les deux extrémités sont jointes après la pose du colombin, à moins que le colombin ne soit préformé avant sa pose sous forme d'un anneau" (Roux 2016 : 82). |  | Roux 2019; Roux 2016; Roux y Lara 2023 |  |  | "Procedimiento de superposición de rollos, en donde cada fila es formada a partir de un solo rollo. Los dos extremos son apegados entre sí luego de la colocación del rollo, a no ser que el rollo haya sido conformado antes de su colocación bajo la forma de un aro" (Roux y Lara 2023: 85).
shaving | rabotage |  | desbaste | ceramics | concept | "Shaving consists in removing chips of leather-hard paste with a cutting tool. The aim is to thin the walls and give the recipient its definitive form" (Roux 2019: 68). | "Technique de préformage sans ECR consistant à retirer des copeaux de pâte sur une pâte à consistance cuir avec un outil coupant. Le but est de désépaissir les parois et de donner ainsi la forme finale au récipient" (Roux 2016 : 96). |  | Roux 2019; Roux 2016; Roux y Lara 2023 |  |  | "Técnica de conformado sin ECR sobre pasta coriácea que consiste en retirar tiras de arcilla de los recipientes con una herramienta afilada para reducir el grosor de las paredes y darles su perfil final" (Roux y Lara 2023: 85)
trimming | tournassage |  | desbaste con torno | ceramics | concept | "Trimming consists in removing clay chips from leather-hard paste with a cutting tool. This is carried out with RKE, at a fast speed, with the trimming tool held firmly by perfectly immobile hands. This gives the final shape to the recipient. During this operation, the outer surface of the base is regularized; the base, lower body junction is modified; the lower body is thinned; and the base profile is rounded" (Roux 2019: 89). | "Technique de préformage avec ECR sur pâte à état cuir consistant à retirer des copeaux de pâte avec un outil coupant. Il est exécuté à une vitesse rapide, l’outil de tournassage tenu très fermement avec les mains parfaitement immobiles. C’est au cours de cette opération que la face externe de la base est régularisée, que la jonction panse/base est modifiée, que les panses inférieures sont désépaissies et que le profil de la base peut être arrondi" (Roux 2016 : 120). |  | Roux 2019; Roux 2016; Roux y Lara 2023 |  |  | "Técnica de conformado con ECR sobre pasta coriácea que consiste en retirar tiras de pasta con una herramienta cortante. Se realiza a alta velocidad, mientras que la herramienta de desbaste es sujetada muy firmemente entre las manos, perfectamente inmóviles. Esta operación apunta a regularizar las paredes externas, a trabajar la unión entre la base y el cuerpo, a disminuir el espesor de la parte inferior del cuerpo o a dar una forma redonda a la base" (Roux y Lara 2023: 85).
wheel coiling | colombin/colombinage au tour |  | enrollado con torno | ceramics | concept | "Wheel coiling consists in shaping coiled roughouts with RKE (Fig. 2.36). RKE can be used during the positioning of the coils or once all the coils are positioned, joined, and/or thinned. There are four methods, depending on when RKE is used for shaping: • Method 1: the coils are positioned, joined, and thinned without RKE and then shaped with RKE. • Method 2: the coils are positioned and joined without RKE, then thinned and shaped with RKE. • Method 3: the coils are positioned without RKE, then joined, thinned, and shaped with RKE. • Method 4: the coils are positioned, joined, thinned, and shaped with RKE. Wheel coiling can also be used to shape only the neck or the foot of previously shaped recipients with or without RKE (e.g., wheel-thrown or molded). The recipient is left to dry until it reaches leather-hard consistency and is then positioned on the wheel" (Roux 2019: 84). | "Technique consistant à mettre en forme à l’aide de l’ECR des ébauches faites au colombin. L’ECR peut être utilisée au fur et à mesure de la pose des colombins ou une fois que l’ensemble des colombins a été posé, joint et/ou aminci. Le moment auquel intervient l’ECR dans le façonnage donne lieu à 4 méthodes : Méthode 1 : les colombins sont posés, joints et amincis sans ECR puis mis en forme avec ECR. Méthode 2 : les colombins sont posés et joints sans ECR, puis amincis et mis en forme avec ECR (114). Méthode 3 : les colombins sont posés sans ECR, puis joints, amincis et mis en forme avec ECR (114). Méthode 4 : les colombins sont posés, joints, amincis et mis en forme avec ECR (114). Le colombinage au tour peut être également utilisé pour façonner seulement le col ou le pied de récipients au préalable façonnés avec ou sans ECR (ex. tournés ou moulés). Le récipient est laissé à sécher jusqu’à consistance cuir, puis positionné sur le tour" (Roux 2016: 114). |  | Roux 2019; Roux 2016; Roux y Lara 2023 |  |  | "Técnica que consiste en conformar con ECR esbozos realizados con la técnica del enrollado. La ECR puede ser usada a medida que se colocan los rollos o una vez que el conjunto de rollos ha sido colocado, unido y/o adelgazado. El momento en que interviene la ECR en la manufactura define cuatro variantes o métodos: Método 1: los rollos son colocados, apegados entre sí y adelgazados sin energía cinética rotativa y luego conformados con ella. Método 2: los rollos son colocados y apegados entre sí sin ECR. Su adelgazamiento y conformado son luego realizados con ECR. Método 3: los rollos son colocados sin ECR. Se usa luego la ECR para apegarlos entre sí, adelgazarlos y realizar el conformado. Método 4: la ECR es usada para la colocación, unión, adelgazado y conformado de los rollos. El enrollado con torno se puede emplear también para manufacturar únicamente el cuello o el pie de recipientes previamente manufacturados con o sin ECR (por ejemplo, torneados o moldeados). El recipiente es puesto a secar hasta alcanzar el estado de cuero y luego colocado en el torno" (Roux y Lara 2023: 85).
coiling technique by spreading | colombin par écrasement |  | enrollado por aplastamiento | ceramics | concept | "The coiling technique by spreading – also called coiling by internal/external apposition – consists in placing the coil against the previous one and flattening it by discontinuous pressure following a movement of horizontal translation, on the interior or exterior wall while the other hand supports the exterior or interior wall. During this pressure, the thinning of the coil is average" (Roux 2019: 55). | "Modalité de placement et amincissement du colombin consistant à le placer contre le colombin précédent et à l’écraser par pressions discontinues selon un mouvement de translation horizontale, sur la paroi intérieure ou extérieure tandis que l’autre main soutient la paroi extérieure ou intérieure. Au cours de ces pressions, l’amincissement du colombin est d’amplitude moyenne" (Roux 2016 : 80). |  | Roux 2019; Roux 2016; Roux y Lara 2023 | coiling by internal/external apposition |  | "Modalidad de colocación y adelgazamiento del rollo que consiste en apegarlo al rollo anterior y aplastarlo contra su pared interna o externa mediante presiones discontinuas ejercidas siguiendo un movimiento de traslación horizontal. Mientras tanto, la otra mano sostiene la pared interna o externa. Durante estas presiones, el adelgazamiento del rollo es de amplitud mediana" (Roux y Lara 2023: 85).
coiling by internal/external apposition | colombin par écrasement |  | enrollado por aplastamiento | ceramics | concept | "The coiling technique by internal/external apposition – also called coiling by spreading – consists in placing the coil against the previous one and flattening it by discontinuous pressure following a movement of horizontal translation, on the interior or exterior wall while the other hand supports the exterior or interior wall. During this pressure, the thinning of the coil is average" (Roux 2019: 55). | "Modalité de placement et amincissement du colombin consistant à le placer contre le colombin précédent et à l’écraser par pressions discontinues selon un mouvement de translation horizontale, sur la paroi intérieure ou extérieure tandis que l’autre main soutient la paroi extérieure ou intérieure. Au cours de ces pressions, l’amincissement du colombin est d’amplitude moyenne" (Roux 2016 : 80). |  | Roux 2019; Roux 2016; Roux y Lara 2023 | coiling technique by spreading |  | "Modalidad de colocación y adelgazamiento del rollo que consiste en apegarlo al rollo anterior y aplastarlo contra su pared interna o externa mediante presiones discontinuas ejercidas siguiendo un movimiento de traslación horizontal. Mientras tanto, la otra mano sostiene la pared interna o externa. Durante estas presiones, el adelgazamiento del rollo es de amplitud mediana" (Roux y Lara 2023: 85).
coiling technique by drawing | colombin par étirement |  | enrollado por estiramiento | ceramics | concept | "The coiling technique by drawing consists in stretching one or several large coils following a vertical translation movement with discontinuous symmetric pressure. This technique is also called drawing of a ring or drawing of superimposed rings, depending on whether the roughout is made up of one or several coils. In relation to the initial state of the coil, the deformation of the coil is strong" (Roux 2019: 55). | "Modalité de placement et amincissement de colombin consistant à étirer un ou plusieurs gros colombins selon un mouvement de translation verticale à l’aide de pressions discontinues symétriques. Cette technique a été appelée par certains auteurs drawing of a ring" ou "drawing of superimposed rings" selon que l'ébauche est constituée d'un seul ou de plusieurs colombins. Par rapport à l'état initial du colombin, l’amplitude de déformation du colombin est forte" (Roux 2016 : 80). |  | Roux 2019; Roux 2016; Roux y Lara 2023 |  |  | "Modalidad de colocación y adelgazamiento que consiste en estirar uno o varios cordeles gruesos según un movimiento de traslación vertical, mediante presiones discontinuas simétricas. Algunos autores han llamado esta técnica en inglés «drawing of a ring» o «drawing of superimposed rings», dependiendo de si el esbozo está conformado por un solo rollo o varios. En relación con la configuración inicial del rollo, la amplitud de deformación aquí es fuerte" (Roux y Lara 2023: 85).
coiling technique by pinching | colombin par pincement |  | enrollado por pinchado | ceramics | concept | "The coiling technique by pinching – also called coiling by superimposition – consists in placing the coil on the edge of the previous one, or astride of it, and then joining them by exerting discontinuous pressure with the thumb and fingers on either side of the coil. During this pressure, the thinning of the coil is slight" (Roux 2019: 55). | "Modalité de placement et amincissement du colombin consistant à le placer sur la tranche du colombin précédent, ou à cheval, puis à le joindre en exerçant, à l’aide du pouce et des doigts, des pressions discontinues symétriques de part et d’autre du colombin. Au cours de ces pressions, l’amincissement du colombin est d’amplitude faible" (Roux 2016: 80). |  | Roux 2019; Roux 2016; Roux y Lara 2023 | coiling by superimposition |  | "Modalidad de colocación y adelgazamiento del rollo que consiste en colocarlo sobre el filo del rollo anterior, o de ambos lados del rollo anterior, y unirlo ejerciendo presiones discontinuas simétricas en ambos lados del cordel, con la ayuda del pulgar y los demás dedos. Estas presiones generan una deformación y un adelgazamiento limitados del rollo" (Roux y Lara 2023: 86).
coiling by superimposition | colombin par pincement |  | enrollado por pinchado | ceramics | concept | "The coiling technique by superimposition – also called coiling by pinching – consists in placing the coil on the edge of the previous one, or astride of it, and then joining them by exerting discontinuous pressure with the thumb and fingers on either side of the coil. During this pressure, the thinning of the coil is slight" (Roux 2019: 55). | "Modalité de placement et amincissement du colombin consistant à le placer sur la tranche du colombin précédent, ou à cheval, puis à le joindre en exerçant, à l’aide du pouce et des doigts, des pressions discontinues symétriques de part et d’autre du colombin. Au cours de ces pressions, l’amincissement du colombin est d’amplitude faible" (Roux 2016: 80). |  | Roux 2019; Roux 2016; Roux y Lara 2023 | coiling technique by pinching |  | "Modalidad de colocación y adelgazamiento del rollo que consiste en colocarlo sobre el filo del rollo anterior, o de ambos lados del rollo anterior, y unirlo ejerciendo presiones discontinuas simétricas en ambos lados del cordel, con la ayuda del pulgar y los demás dedos. Estas presiones generan una deformación y un adelgazamiento limitados del rollo" (Roux y Lara 2023: 86).
spiral procedure | spirale (procédé en) |  | espiral (procedimiento en) | ceramics | concept | "Coil forming procedure through which a long coil is shaped and rolled around itself into a vertical spiral if it is to be used for forming walls and a horizontal spiral for the base. For small recipients, a single coil can be used for the base and walls" (Roux 2019: 55). | Procédé de superposition de colombin à travers lequel un long colombin est façonné et enroulé sur lui-même, selon une spirale verticale s’il s’agit de monter des parois, selon une spirale horizontale s’il s’agit de former un fond. Dans le cas de petits récipients, un seul colombin peut être utilisé pour le façonnage du fond et des parois (Roux y Lara 2016: 82). |  | Roux 2019; Roux 2016; Roux y Lara 2023 |  |  | "Procedimiento de superposición de rollos mediante el cual se empieza manufacturando un cordel largo; este es luego envuelto sobre sí mismo para formar un espiral vertical —si se le está usando para formar paredes—, u horizontal —si se está manufacturando un fondo—. En el caso de recipientes pequeños, se puede usar un solo rollo para manufacturar tanto el fondo como las paredes" (Roux y Lara 2023: 86).
hollowing with RKE | creusage d’une motte avec ECR |  | ahuecado de una pella con ECR |  | concept | "Hollowing is carried out by first of all inserting the thumbs in the center of the clay and then by a radial movement of the fingers from the center toward the exterior until the required width is obtained. The aims of the hollowing operation are to determine the interior shape, the thickness, and the width of the base" (Roux 2019 : 73). | Opération de tournage effectuée après le centrage. "Le creusage se fait par une première insertion des pouces au centre de l’argile, puis par un déplacement radial des doigts du centre vers l’extérieur jusqu’à atteindre la largeur recherchée". Le creusage est déterminant par rapport à la forme du récipient et les dimensions de la base (Roux 2016 : 102). |  | Roux 2019; Roux 2016; Roux y Lara 2023 |  |  | "Operación de torneado realizada después del centrado. El ahuecado se hace por una primera inserción de los pulgares en el centro de la arcilla y luego por un desplazamiento radial de los dedos desde el centro hacia al exterior, hasta alcanzar el ancho buscado. El ahuecado es determinante en relación con la forma del recipiente y las dimensiones de la base" (Roux y Lara 2023 : 89).